## 100 mm
Miljøpåvirkninger, 100 mm letbeton væg, densitet 1750-1850, 10% udsparinger
Parameter | Enhed | A1-A3 | C3 | C4 | D
GWP | [kg CO_{2} -eq.] | 26.8 | 4,86E-01 | 3,56E-01 | -3,63E-01
ODP | [kg CFC11-eq.] | 2,53E-07 | 3,91E-17 | 4,69E-16 | -3,74E-15
AP | [kg SO_{2} -eq.] | 6,16E-02 | 1,69E-03 | 1,09E-03 | -1,88E-03
EP | [kg PO_{4}^{3-} -eq.] | 3,08E-02 | 4,10E-04 | 2,08E-04 | -3,42E-04
POCP | [kg ethene-eq.] | 3,26E-03 | 1,58E-04 | -1,87E-04 | -1,74E-04
ADPE | [kg Sb-eq.] | 4,03E-06 | 1,68E-08 | 2,73E-08 | -5,80E-08
ADPF | [MJ] | 1,94E+02 | 3,21E+00 | 4,85E+00 | -4,47E+00
PERE | [MJ] | 3,24E+01 | 1,87E-01 | 3,57E-01 | -1,17E+00
PERM | [MJ] | 5,89E-03 | 0,00E+00 | 0,00E+00 | 0,00E+00
PERT | [MJ] | 3,24E+01 | 1,87E-01 | 3,57E-01 | -1,17E+00
PENRE | [MJ] | 2,00E+02 | 3,22E+00 | 4,90E+00 | -5,39E+00
PENRM | [MJ] | 1,10E+00 | 0,00E+00 | 0,00E+00 | 0,00E+00
PENRT | [MJ] | 2,01E+02 | 3,22E+00 | 4,90E+00 | -5,39E+00
SM | [kg] | 1,05E+01 | 0,00E+00 | 0,00E+00 | 0,00E+00
RSF | [MJ] | 1,22E+01 | 0,00E+00 | 0,00E+00 | 0,00E+00
NRSF | [MJ] | 1,88E+01 | 0,00E+00 | 0,00E+00 | 0,00E+00
FW | [m^{3} ] | 6,09E-01 | 3,16E-04 | 6,43E-04 | -1,59E-03
|  | A1-A3 | C3-C4 | D
GWP | [kg CO_{2} -eq.] | 26.8 | 0.842 | -3,63E-01
ODP | [kg CFC11-eq.] | 2,53E-07 | 5.081e-16 | -3,74E-15
AP | [kg SO_{2} -eq.] | 6,16E-02 | 0.00278 | -1,88E-03
EP | [kg PO_{4}^{3-} -eq.] | 3,08E-02 | 0.000618 | -3,42E-04
POCP | [kg ethene-eq.] | 3,26E-03 | -2.9e-05 | -1,74E-04
ADPE | [kg Sb-eq.] | 4,03E-06 | 4.41e-08 | -5,80E-08
ADPF | [MJ] | 1,94E+02 | 8.06 | -4,47E+00
PENRT | [MJ] | 2,01E+02 | 8.12 | -5,39E+00
PERT | [MJ] | 3,24E+01 | 0.544 | -1,17E+00
NRSF | [MJ] | 1,88E+01 | 0 | 0,00E+00
RSF | [MJ] | 1,22E+01 | 0 | 0,00E+00

## 220 mm
Column1 | Column2 | Column3 | Column10 | Column11 | Column12
Miljøpåvirkninger, 220 mm letbeton væg, densitet 1950-2050, 10% udsparinger
Parameter | Enhed | A1-A3 | C3 | C4 | D
GWP | [kg CO_{2} -eq.] | 63 | 1,15E+00 | 8,36E-01 | -9,31E-01
ODP | [kg CFC11-eq.] | 7,08E-07 | 9,27E-17 | 1,12E-15 | -8,21E-15
AP | [kg SO_{2} -eq.] | 9,39E-02 | 4,00E-03 | 2,57E-03 | -4,58E-03
EP | [kg PO_{4}^{3-} -eq.] | 6,30E-02 | 9,71E-04 | 4,88E-04 | -8,16E-04
POCP | [kg ethene-eq.] | 2,89E-03 | 3,75E-04 | -4,34E-04 | -4,31E-04
ADPE | [kg Sb-eq.] | 1,04E-05 | 3,99E-08 | 6,43E-08 | -1,34E-07
ADPF | [MJ] | 3,42E+02 | 7,60E+00 | 1,14E+01 | -1,11E+01
Caption |  |  | GWP = Global opvarmning; ODP = Nedbrydning af ozonlaget; AP = Forsuring a fjord og vand; EP = Eutrofiering; POCP = Fotokemisk ozondannelse; ADPE = Udtynding af abiotiske ikke-fossile ressourcer; ADPF = Udtynding af abiotiske fossile ressourcer
Column1 | Column2 | Column3 | Column10 | Column11 | Column12
Ressourceforbrug, 220 mm letbeton væg, densitet 1950-2050, 10% udsparinger
Parameter | Enhed | A1-A3 | C3 | C4 | D
PERE | [MJ] | 7,11E+01 | 4,43E-01 | 8,41E-01 | -2,66E+00
PERM | [MJ] | 2,65E-02 | 0,00E+00 | 0,00E+00 | 0,00E+00
PERT | [MJ] | 7,12E+01 | 4,43E-01 | 8,41E-01 | -2,66E+00
PENRE | [MJ] | 3,49E+02 | 7,63E+00 | 1,15E+01 | -1,32E+01
PENRM | [MJ] | 2,79E+00 | 0,00E+00 | 0,00E+00 | 0,00E+00
PENRT | [MJ] | 3,52E+02 | 7,63E+00 | 1,15E+01 | -1,32E+01
SM | [kg] | 3,33E+01 | 0,00E+00 | 0,00E+00 | 0,00E+00
RSF | [MJ] | 3,54E+01 | 0,00E+00 | 0,00E+00 | 0,00E+00
NRSF | [MJ] | 5,64E+01 | 0,00E+00 | 0,00E+00 | 0,00E+00
FW | [m^{3} ] | 2,22E+00 | 7,48E-04 | 1,52E-03 | -3,77E-03
Caption |  |  | PERE = Forbrug af vedvarende primær energi; PERM = Forbrug af vedvarende primære energiressourcer anvendt som råmaterialer; PERT = Samlet forbrug af vedvarende primære energiressourcer; PENRE = Forbrug af ikke-vedvarende primær energi; PENRM = Forbrug af ikke-vedvarende primære energiressourcer anvendt som råmaterialer; PENRT = Samlet forbrug af ikke-vedvarende primære energiressourcer; SM = Forbrug af sekundært materiale; RSF = Forbrug af vedvarende sekundært brændsel; NRSF = Forbrug af ikke-vedvarende sekundært brændsel; FW = Nettoforbrug af ferskvand
|  | A1-A3 | C3+C4 | D
GWP | [kg CO_{2} -eq.] | 63 | 1.986 | -9,31E-01
ODP | [kg CFC11-eq.] | 7,08E-07 | 1.2127e-15 | -8,21E-15
AP | [kg SO_{2} -eq.] | 9,39E-02 | 0.00657 | -4,58E-03
EP | [kg PO_{4}^{3-} -eq.] | 6,30E-02 | 0.001459 | -8,16E-04
POCP | [kg ethene-eq.] | 2,89E-03 | -5.9e-05 | -4,31E-04
ADPE | [kg Sb-eq.] | 1,04E-05 | 1.042e-07 | -1,34E-07
ADPF | [MJ] | 3,42E+02 | 19 | -1,11E+01
PENRT | [MJ] | 3,52E+02 | 19.13 | -1,32E+01
PERT | [MJ] | 7,12E+01 | 1.284 | -2,66E+00
NRSF | [MJ] | 56.4 | 0 | 0,00E+00
RSF | [MJ] | 35.4 | 0 | 0,00E+00